## Kundeninformation
Kundeninformation Flachglas Schweiz
Verträglichkeiten
Je nach Randverbundmaterial der Isoliergläser dürfen für die Stossfugenabdichtung, Falzversiegelung oder Ausbildung von Ganzglasecken nur bestimmte Dichtsoffe in Verbindung
mit unseren Isolier-, Verbundsicherheits- und Spezialgläsern eingesetzt werden. Darüber hinaus sollten auch nur Verglasungsklötze, deren Verträglichkeit mit den
Randverbunddichtstoffen des Isolierglases, Klotz- und Verbundfolienherstellern nachgewiesen ist zur Anwendung kommen.
Die Verwendung von nicht geeigneten Materialien, kann zu einer Reaktion zwischen den unterschiedlichen Komponenten führen. Dadurch können sich die Eigenschaften der
Werkstoffe nachhaltig und unvorteilhaft verändern und damit auch die Gebrauchstauglichkeit der Werkstoffkombinationen vermindern oder sogar vollständig unterbinden.
Aus der nachfolgenden Zusammenstellung können Sie geprüfte und als geeignet eingestufte Fugen- und Klotzmaterialien im Zusammenhang mit unseren Isolier-, Verbundsicherheits-
und Spezialgläsern ersehen.
Die Prüfungen wurden bei unseren Dichtstoffliefertanten, Klotz- und Verbundfolienherstellern durchgeführt.
Da es im Moment für die Hersteller der Dichtstoffe und anderen Komponenten nicht verpflichtend ist, sich gegenseitig eine Änderung der Zusammensetzung ihrer Produkte mitzuteilen,
ist eine Verträglichkeitsprüfung immer eine Momentaufnahme. Daher ist eine objektbezogene Prüfung zu empfehlen.
Sollten andere oder zusätzliche Materialien als die aufgeführten Dichtstoffe und Verglasungsklötze verwendet werden, kann von uns keine Gewährleistung bezüglich der Verträglichkeit
gegeben werden.
Bitte beachten Sie in diesem Zusammenhang auch, dass die Verantwortung, die Nachweise der Verträglichkeiten beizubringen beim Hersteller des Gesamtsystems Fenster oder
Fassaden liegt, da hier die verschiedenen Komponenten zusammengefügt werden. Einzelne Nachweise können bei den Herstellern der verschiedenen Produkte (Kontaktmaterial)
schriftlich angefordert werden.
Wir als Glashersteller können nur die Verträglichkeiten in Bezug auf unsere Produkte mit den aufgeführten Dichtstoffen und Materialien mitteilen.
Sollte unser Produkt oder der zur Anwendung kommende Dichtstoff bzw. das zur Anwendung kommende Verglasungszubehör noch mit anderen Materialien in Berührung kommen,
so ist die Verträglichkeit vom Verarbeiter sicherzustellen.
Es kann auch eine Verträglichkeitsprüfung beim entsprechenden Hersteller vorgenommen werden.

## Brücken-Hilfsmat-Silikon_PS
Angaben und Übersicht zu Vertäglichkeiten von Verglasungsmaterialen mit unserem Polysulfid-Isolierglas-Dichtstoff (Randverbundversiegelung)
Diese Angaben beziehen sich auf die Zusammensetzung der zum gegebenen Zeitpunkt geprüften Serie. Alle Veränderungen im Material und der Zusammensetzung sind von dieser Verträglichkeitsbestätigung ausgenommen. Weiter wird eine korrekte Verarbeitung vor Ort vorausgesetzt.
Polysulfid Thiover von Fenzi
Art | Foto | Bezeichnung | Hersteller | Geprüft | Nächste Prüfung | geprüft von
Verglasungsklotz | Fotos!E4 | Gluske GL-Klotzkette / Blau | Gluske | 2019-03-08 | 2022 | Fenzi Labor
Verglasungsklotz | Fotos!E5 | Gluske GL-Klotzkette / Schwarz | Gluske | 2019-03-08 | 2022 | Fenzi Labor
Verglasungsklotz | Fotos!E6 | Gluske GL-Klotzkette / Rot | Gluske | 2019-03-08 | 2022 | Fenzi Labor
Verglasungsklotz | Fotos!E7 | Gluske GL-Klotzkette / Gleb | Gluske | 2019-03-08 | 2022 | Fenzi Labor
Verglasungsklotz | Fotos!E8 | Gluske GL-Klotzkette / Grün | Gluske | 2019-03-08 | 2022 | Fenzi Labor
Verglasungsklotz | Fotos!E9 | Gluske GL-SV / Blau | Gluske | 2019-03-08 | 2022 | Fenzi Labor
Verglasungsklotz | Fotos!E10 | Gluske GL-SV / Schwarz | Gluske | 2019-03-08 | 2022 | Fenzi Labor
Verglasungsklotz | Fotos!E11 | Gluske GL-SV / Rot | Gluske | 2019-03-08 | 2022 | Fenzi Labor
Verglasungsklotz | Fotos!E12 | Gluske GL-SV / Gelb | Gluske | 2019-03-08 | 2022 | Fenzi Labor
Verglasungsklotz | Fotos!E13 | Gluske GL-SV / Grün | Gluske | 2019-03-08 | 2022 | Fenzi Labor
Einkomponenter Dichtstoff Hybrid | Fotos!E15 | SMX 506 / Schwarz | Soudal | 2019-03-08 | 2022 | Fenzi Labor
Rundschnur PE | Fotos!E16 | Permafix 601 / Stärke 6mm | Permafix | 2019-03-08 | 2022 | Fenzi Labor
Rundschnur PE | Fotos!E17 | Permafix 601 / Stärke 8mm | Permafix | 2019-03-08 | 2022 | Fenzi Labor
Rundschnur PE | Fotos!E18 | Permafix 601 / Stärke 10mm | Permafix | 2019-03-08 | 2022 | Fenzi Labor
Rundschnur PE | Fotos!E19 | Permafix 601 / Stärke 15mm | Permafix | 2019-03-08 | 2022 | Fenzi Labor
Rundschnur PE | Fotos!E20 | Permafix 601 / Stärke 20mm | Permafix | 2019-03-08 | 2022 | Fenzi Labor
Rundschnur PE | Fotos!E21 | Permafix 601 / Stärke 25mm | Permafix | 2019-03-08 | 2022 | Fenzi Labor
Einkomponenter Dichtstoff Silikon | Fotos!E22 | Permafix 145, grau | Permafix | 2018-04-27 | 2022 | Fenzi Labor

## Vertr. ISO Randverbund-PS
Angaben und Übersicht zu Vertäglichkeiten von Versiegelungsmassen mit unserem Polysulfid-Isolierglas-Dichtstoff (Randverbundversiegelung)
Diese Angaben beziehen sich auf die Zusammensetzung der zum gegebenen Zeitpunkt geprüften Serie. Alle Veränderungen im Material und der Zusammensetzung sind von dieser Verträglichkeitsbestätigung ausgenommen. Weiter wird eine korrekte Verarbeitung vor Ort vorausgesetzt.
Polysulfid Thiover von Fenzi
Art | Dichtstoffe | Hersteller | geprüft am | geprüft von
Silikon | Sikasil WS-605S | Sika |  | Sika
Silikon | Sikasil WT-480 | Sika |  | Sika
Silikon | Sikasil SG-500, black | Sika | 2015-Q4 | Fenzi Labor
Silikon | Sikasil WT 66 | Sika |  | Sika
Silikon | Sikasil WT 65 | Sika |  | Sika
Silikon | Sikasil WT 40 | Sika |  | Sika
Silikon | Sikasil WT 470 | Sika |  | Sika
Silikon | Sikasil IG-25 HM plus, black | Sika | 2019-Q1 | Fenzi Labor
Silikon | Permafix 145, grau | Permafix | 2018-04-27 | Fenzi Labor
Note on E10: Gemäss Datenbank von Sika.
Note on E11: Gemäss Datenbank von Sika.
Note on E13: Gemäss Datenbank von Sika.
Note on E14: Gemäss Datenbank von Sika.
Note on E15: Gemäss Datenbank von Sika.
Note on E16: Gemäss Datenbank von Sika.

## Vertr. ISO Randverbund-Silikon
Angaben und Übersicht zu Vertäglichkeiten von Versiegelungsmassen, Werks- und Hilfsstoffen mit unserem Silikon-Isolierglas-Dichtstoff (Randverbundversiegelung)
Diese Angaben beziehen sich auf die Zusammensetzung der zum gegebenen Zeitpunkt geprüften Serie. Alle Veränderungen im Material und der Zusammensetzung sind von dieser Verträglichkeitsbestätigung ausgenommen. Weiter wird eine korrekte Verarbeitung vor Ort vorausgesetzt.
Silikon IG 25 HM von Sika
Art | Dichtstoffe / Werkstoff | Hersteller | geprüft am | geprüft von
Silikon | Sikasil SG-20 | Sika |  | Sika
Silikon | Sikasil SG-500 | Sika |  | Sika
Silikon | Sikasil WS-605 S | Sika |  | Sika
Silikon | Sikasil SG-550 | Sika |  | Sika
Silikon | Sikasil WT-470 | Sika |  | Sika
Silikon | Sikasil WT-480 | Sika |  | Sika
Silikon | Sikasil WT-485 | Sika |  | Sika
Silikon | Sikasil WT 40 | Sika |  | Sika
Silikon | Sikasil WT 66 | Sika |  | Sika
Silikon | Sikasil WT 65 | Sika |  | Sika
Note on E10: Gemäss Datenbank von Sika.
Note on E11: Gemäss Datenbank von Sika.
Note on E12: Gemäss Datenbank von Sika.
Note on E13: Gemäss Datenbank von Sika.
Note on E14: Gemäss Datenbank von Sika.
Note on E15: Gemäss Datenbank von Sika.
Note on E16: Gemäss Datenbank von Sika.
Note on E17: Gemäss Datenbank von Sika.
Note on E18: Gemäss Datenbank von Sika.
Note on E19: Gemäss Datenbank von Sika.

## PVB Folien farblos
Angaben und Übersicht zu Vertäglichkeiten mit unseren PVB-Folien
Diese Angaben beziehen sich auf die Zusammensetzung der zum gegebenen Zeitpunkt geprüften Serie. Alle Veränderungen im Material und der Zusammensetzung sind von dieser Verträglichkeitsbestätigung ausgenommen. Weiter wird eine korrekte Verarbeitung vor Ort vorausgesetzt. Es ist darauf zu achten, dass der direkte Kontakt zwischen PVB-Folie und Dichtstoff, wenn immer möglich, zu vermeiden ist. Auch bei den geprüften Produkten können über die Zeit Erscheinungen im Randbereich der VSG-Gläser (2-4mm) auftreten. Diese Erscheinungen werden nicht als Reklamation gewertet.
PVB Folien von Trosifol (farblos)
Art | Dichtstoffe | Hersteller | geprüft am | geprüft von
Polymer Dichtmasse | Gyso Polyflex 411 | Gyso | 2010-03-15 | nb
Silikon | Permafix 140 | Permapack | 2003-03-07 | nb
Silikon | Permafix 145 S | Permapack | 2003-03-07 | nb
Silikon | Permafix 145 | Permapack | 2003-03-07 | nb
Silikon | Permafix 148 | Permapack | 2003-03-07 | nb
Silikon | Permafix 150 | Permapack | 2003-03-07 | nb
SMP Hybrid | Permafix 151 | Permapack | 2003-03-07 | nb
SMP Hybrid | Permafix 153 | Permapack | 2003-03-07 | nb
SMP Hybrid | Permafix 155 | Permapack | 2003-03-07 | nb
Polyurethan | GD 677 | Kömmerling | 2009-07-06 | nb
Polysulfid | GD 116 | Kömmerling | 2009-07-06 | nb
Polysulfid | M 82 | Kömmerling | 2009-07-06 | nb
Silikon | GD 823 | Kömmerling | 2009-07-06 | nb
Silikon | GD 920 | Kömmerling | 2009-07-06 | nb
Silikon | GD 826 | Kömmerling | 2009-07-06 | nb
Silikon | Ködiglaze S | Kömmerling | 2009-07-06 | nb
Silikon | DC 3362 | Dow Corning | 2009-07-06 | nb
Silikon | DC 797 | Dow Corning | 2009-07-06 | nb
Silikon | DC 791 | Dow Corning | 2009-07-06 | nb
Silikon | DC 756 | Dow Corning | 2009-07-06 | nb
Silikon | DC 993 | Dow Corning | 2009-07-06 | nb
Silikon | Sikasil IG-25 | Sika | 2012-04-04 | Sika
Silikon | Sikasil IG-25 HM Plus | Sika | 2012-04-04 | Sika
Silikon | Sikasil SG-20 | Sika | 2012-04-04 | Sika
Silikon | Sikasil SG-500 | Sika | 2012-04-04 | Sika
Silikon | Sikasil WS-605 S | Sika | 2012-04-04 | Sika
Silikon | Sikasil IG-25 HM Plus | Sika | 2012-04-04 | Sika
Silikon | Sikasil SG-500 CN | Sika | 2012-04-04 | Sika
Silikon | Sikasil SG-550 | Sika | 2012-04-04 | Sika
Silikon | Sikasil WT-485 | Sika | 2012-04-04 | Sika
Silikon | Sikasil SG-20 | Sika | 2012-04-04 | Sika
Silikon | Sikasil WS-305 CN | Sika | 2012-04-04 | Sika
Silikon | Sikasil WS-680 SC | Sika | 2012-04-04 | Sika
Silikon | SikaGlaze GG-735 | Sika | 2012-04-04 | Sika
Silikon | Icosit KC-340/7 | Sika | 2012-04-04 | Sika
Silikon | Sikasil WT 480 | Sika |  | Sika
Silikon | Sikasil WT 470 | Sika |  | Sika
Silikon | Sikasil WT 40 | Sika |  | Sika
Silikon | Sikasil WT 66 | Sika |  | Sika
Silikon | Sikasil WT 65 | Sika |  | Sika
Klotzauflage | Schwarze elastische Auflage für Verglasungsklötzte | Gretsch-Unitas GmbH | 2011-04-01
Note on E45: Gemäss Datenbank von Sika.
Note on E46: Gemäss Datenbank von Sika.
Note on E47: Gemäss Datenbank von Sika.
Note on E48: Gemäss Datenbank von Sika.
Note on E49: Gemäss Datenbank von Sika.

## PVB Folien farbig
Angaben und Übersicht zu Vertäglichkeiten mit unseren PVB-Folien
Diese Angaben beziehen sich auf die Zusammensetzung der zum gegebenen Zeitpunkt geprüften Serie. Alle Veränderungen im Material und der Zusammensetzung sind von dieser Verträglichkeitsbestätigung ausgenommen. Weiter wird eine korrekte Verarbeitung vor Ort vorausgesetzt. Es ist darauf zu achten, dass der direkte Kontakt zwischen PVB-Folie und Dichtstoff, wenn immer möglich, zu vermeiden ist. Auch bei den geprüften Produkten können über die Zeit Erscheinungen im Randbereich der VSG-Gläser (2-4mm) auftreten. Diese Erscheinungen werden nicht als Reklamation gewertet.
PVB Folien von Solutia (farbig)
Art | Dichtstoffe | Hersteller | geprüft am | geprüft von
Polymer Dichtmasse | Gyso Polyflex 411 | Gyso | 2010-03-15 | Gyso

## SentryGlas
Angaben und Übersicht zu Vertäglichkeiten mit den SenrtyGlas-Folien
Diese Angaben beziehen sich auf die Zusammensetzung der zum gegebenen Zeitpunkt geprüften Serie. Alle Veränderungen im Material und der Zusammensetzung sind von dieser Verträglichkeitsbestätigung ausgenommen. Weiter wird eine korrekte Verarbeitung vor Ort vorausgesetzt. Es ist darauf zu achten, dass der direkte Kontakt zwischen SentryGlas-Folie und Dichtstoff, wenn immer möglich, zu vermeiden ist. Auch bei den geprüften Produkten können über die Zeit Erscheinungen im Randbereich der VSG-Gläser (2-4mm) auftreten. Diese Erscheinungen werden nicht als Reklamation gewertet.
SentryGlas-Folie
Art | Dichtstoffe | Hersteller | geprüft am | Hinweise | geprüft
| Dow Corning 791 | Dow Corning | 2010-04-22 | s. Kommentar | ja
| Dow Corning 895 | Dow Corning | 2010-04-22 | s. Kommentar | ja
| Dow Corning 993 | Dow Corning | 2010-04-22 | s. Kommentar | ja
| Dow Corning 756 | Dow Corning | - |  | empf. Kuraray
| Dow Corning 756-SMS | Dow Corning | - |  | empf. Kuraray
| Dow Corning 757 | Dow Corning | - |  | empf. Kuraray
| Dow Corning 790 | Dow Corning | - |  | empf. Kuraray
| Dow Corning 791-T | Dow Corning | - |  | empf. Kuraray
| Dow Corning 795 | Dow Corning | - |  | empf. Kuraray
| Dow Corning 983 | Dow Corning | - |  | empf. Kuraray
| Dow Corning 994 | Dow Corning | - |  | empf. Kuraray
| Dow Corning 999-A | Dow Corning | - |  | empf. Kuraray
| Dow Corning 1199 | Dow Corning | - |  | empf. Kuraray
| Dow Corning 3362 | Dow Corning | - |  | empf. Kuraray
| Dow Corning 3356 HD | Dow Corning | - |  | empf. Kuraray
| GD 116 | Kömmerling | 2010-03-30 |  | ja
| GD 677 | Kömmerling | 2010-03-30 |  | ja
| GD 920 | Kömmerling | 2010-03-30 |  | ja
| GD 823 N | Kömmerling | 2010-03-30 |  | ja
| GD 826 N | Kömmerling | 2010-03-30 |  | ja
| Ködiglaze P | Kömmerling | 2010-03-30 |  | ja
| Ködiglaze S | Kömmerling | 2010-03-30 |  | ja
| GD 920 | Kömmerling | 2010-03-30 |  | ja
| GD 823 N | Kömmerling | 2010-03-30 |  | ja
| GD 826 N | Kömmerling | 2010-03-30 |  | ja
| Ködiglaze S | Kömmerling | 2010-03-30 |  | ja
| Icosit KC-34/7 | Sika | 2014-09-26 |  | ja
| SikaGLaze GG-735 | Sika | 2014-09-26 |  | ja
| Sikasil GS-621 | Sika | 2014-09-26 |  | ja
| Sikasil IG-25 | Sika | 2014-09-26 |  | ja
| Sikasil IG-25 HM Plus | Sika | 2014-09-26 |  | ja
| Sikasil SG-18 | Sika | 2014-09-26 |  | ja
| Sikasil SG-20 | Sika | 2014-09-26 |  | ja
| Sikasil SG-500 | Sika | 2014-09-26 |  | ja
| Sikasil SG-500 CN | Sika | 2014-09-26 |  | ja
| Sikasil SG-550 | Sika | 2014-09-26 |  | ja
| Sikasil WS-305 CN | Sika | 2014-09-26 |  | ja
| Sikasil WS-355 | Sika | 2014-09-26 |  | ja
| Sikasil WS-605 S | Sika | 2014-09-26 |  | ja
| Sikasil WS-680 SC | Sika | 2014-09-26 |  | ja
| Sikasil WS-295 | Sika | 2014-09-26 |  | ja
| Sikasil WT-480 | Sika | 2014-09-26 |  | ja
| Sikasil WT-485 | Sika | 2014-09-26 |  | ja
| Sikasil AS-780 | Sika | 2014-09-26 |  | ja
| Sikasil AS-60 | Sika | 2014-09-26 |  | ja
| Sikasil GS-687 | Sika | 2014-09-26 |  | ja
Silikon | Sikasil WT 470 | Sika |  |  | ja
Silikon | Sikasil WT 40 | Sika |  |  | ja
Silikon | Sikasil WT 66 | Sika |  |  | ja
Silikon | Sikasil WT 65 | Sika |  |  | ja
Note on E10: Zugelassen für den Direktkontakt in witterungsseitigen Abdichtungen
Note on E11: Zugelassen für den Direktkontakt in strukturellen Verklebungen
Note on E12: Zugelassen für den Direktkontakt in strukturellen Verklebungen
Note on F56: Gemäss Datenbank von Sika.
Note on F57: Gemäss Datenbank von Sika.
Note on F58: Gemäss Datenbank von Sika.
Note on F59: Gemäss Datenbank von Sika.

## Fotos
Verglasungsmaterialien
Artikel | Bezeichnung | Bild
Verglasungsklotz | Gluske GL-Klotzkette / Blau
Verglasungsklotz | Gluske GL-Klotzkette / Schwarz
Verglasungsklotz | Gluske GL-Klotzkette / Rot
Verglasungsklotz | Gluske GL-Klotzkette / Gleb
Verglasungsklotz | Gluske GL-Klotzkette / Grün
Verglasungsklotz | Gluske GL-SV / Blau
Verglasungsklotz | Gluske GL-SV / Schwarz
Verglasungsklotz | Gluske GL-SV / Rot
Verglasungsklotz | Gluske GL-SV / Gelb
Verglasungsklotz | Gluske GL-SV / Grün
Einkomponenter Dichtstoff Hybrid | SMX 506 / Schwarz
Rundschnur PE | Permafix 601 / Stärke 6mm
Rundschnur PE | Permafix 601 / Stärke 8mm
Rundschnur PE | Permafix 601 / Stärke 10mm
Rundschnur PE | Permafix 601 / Stärke 15mm
Rundschnur PE | Permafix 601 / Stärke 20mm
Rundschnur PE | Permafix 601 / Stärke 25mm
Dichtstoff | Permafix 145